## Tabelle1
Zusammenfassung der Analysenergebnisse mit Bewertung gemäß LAGA
9.9 | Angaben zur Probe:
0 | Auftraggeber: |  |  |  |  | Niederlassung Düsseldorf Liststraße 50 40470 Düsseldorf
700 | Vorhabenbezeichnung:
7.4 | Projektnummer:
8 | Probenbezeichnung:
0 | Probenbereich:
31 | Zeitpunkt der Probenahme:
| Feststoffanalysen | Bewertung gem. LAGA 1997 Recyclingbaustoffe/nicht aufbereiteter Bauschutt *
| Parameter |  | Dimension | Ergebnis | Zuordnungswerte nach LAGA |  |  |  | Zuordnungswerte nach LAGA |  |  |  | Analyse Feinkorn | Bettungsanteile | 25%
[5 empty] | Z 0 | Z 1.1 | Z 1.2 | Z 2 | Z 0 | Z 1.1 | Z 1.2 | Z 2 | -
| Kohlenwasserstoffe nach ISO/TR 11046 (H53) |  | mg / kg TS |  | 100 1) | 300 1) | 500 1) | 1000 1) | 100 | 300 | 500 | 1000 | u.d.B.
| PAK nach US-EPA Methode 8270 |  | mg / kg TS |  | 1 | 5 (20) 3) | 15 (50) 3) | 75 (100) 3) | 1 | 5 | 15 | 20 | 0.19
| PCB nach DIN 38414-S20 |  | mg / kg TS |  | 0.02 | 0.1 | 0.5 | 1 | 0.02 | 0.1 | 0.5 | 1 | 0
| EOX nach DIN 38414 - S20 |  | mg / kg TS |  | 1 | 3 | 10 | 15 | 20 | 30 | 50 | 150 | u.d.B.
| Arsen 2) AAS/ICP nach DIN EN ISO 11885 (E22) / DIN EN 1483 |  | mg / kg TS |  | 20 | 30 | 50 | 150 | 20 | 30 | 50 | 150 | 5.5
| Quecksilber 2) AAS/ICP nach DIN EN ISO 11885 (E22) / DIN EN1483 |  | mg / kg TS |  | 0.3 | 1 | 3 | 10 | 0.3 | 1 | 3 | 10 | u.d.B.
| Cadmium 2) AAS/ICP nach DIN EN ISO 11885 (E22) / DIN EN 1483 |  | mg / kg TS |  | 0.6 | 1 | 3 | 10 | 0.6 | 1 | 3 | 10 | u.d.B.
| Blei 2) AAS/ICP nach DIN EN ISO 11885 (E22) / DIN EN 1483 |  | mg / kg TS |  | 100 | 200 | 300 | 1000 | 100 | 200 | 300 | 1000 | 4.9
| Chrom 2) AAS/ICP nach DIN EN ISO 11885 (E22) / DIN EN 1483 |  | mg / kg TS |  | 50 | 100 | 200 | 600 | 50 | 100 | 200 | 600 | 8
3.6 | Kupfer 2) AAS/ICP nach DIN EN ISO 11885 (E22) / DIN EN 1483 |  | mg / kg TS |  | 40 | 100 | 200 | 600 | 40 | 100 | 200 | 600 | 4.7
6.3 | Nickel 2) AAS/ICP nach DIN EN ISO 11885 (E22) / DIN EN 1483 |  | mg / kg TS |  | 40 | 100 | 200 | 600 | 40 | 100 | 200 | 600 | 3.2
84 | Zink 2) AAS/ICP nach DIN EN ISO 11885 (E22) / DIN EN 1483 |  | mg / kg TS |  | 120 | 300 | 500 | 1500 | 120 | 300 | 500 | 1500 | 360
| Thallium AAS/ICP nach DIN EN ISO 11885 (E22) / DIN EN 1483 |  | mg / kg TS |  | 0.5 | 1 | 3 | 10 | 0.5 | 1 | 3 | 10 | n.b.
| Cyanid nach DIN 38405 - D13 |  | mg / kg TS |  | 1 | 10 | 30 | 100 | 1 | 10 | 30 | 100 | n.b.
| Eluatanalysen | Bewertung gem. LAGA 1997 Recyclingbaustoffe/nicht aufbereiteter Bauschutt *
| Parameter |  | Dimension | Ergebnis | Zuordnungswerte nach LAGA |  |  |  | Zuordnungswerte nach LAGA
[5 empty] | Z 0 | Z 1.1 | Z 1.2 | Z 2 | Z 0 | Z 1.1 | Z 1.2 | Z 2
| Elektrische Leitfähigkeit EN 27888(C8) |  | µS/cm |  | 500 | 1500 | 2500 | 3000 | 500 | 500 | 1000 | 1500 | 2600
| pH-Wert nach DIN 38404 - C 5 |  | - |  | 7,0 - 12,5 |  |  |  | 6,5 – 9,5 | 6,5 – 9 | 6 – 12 | 5,5 – 12 | 10.2
| Chlorid nach EN ISO 10304-2 (D20) |  | mg/l |  | 10 | 10 | 40 | 150 | 10 | 10 | 20 | 30 | 2.9
| Sulfat nach EN ISO 10304-2 (D20) |  | mg/l |  | 50 | 150 | 300 | 600 | 50 | 50 | 100 | 150 | 2200
| Arsen nach ISO 11885 11969 5961 EN 1483 DIN 38406E6 |  | µg / l |  | 10 | 10 | 40 | 50 | 10 | 10 | 40 | 60 | u.d.B.
| Quecksilber nach ISO 11885 11969 5961 EN 1483 DIN 38406E6 |  | µg / l |  | 0.2 | 0.2 | 1 | 2 | 0.2 | 0.2 | 1 | 2 | u.d.B.
| Cadmium nach ISO 11885 11969 5961 EN 1483 DIN 38406E6 |  | µg / l |  | 2 | 2 | 5 | 5 | 2 | 2 | 5 | 10 | u.d.B.
| Blei nach ISO 11885 11969 5961 EN 1483 DIN 38406E6 |  | µg / l |  | 20 | 40 | 100 | 200 | 20 | 40 | 100 | 200 | u.d.B.
| Chrom nach ISO 11885 11969 5961 EN 1483 DIN 38406E6 |  | µg / l |  | 15 | 30 | 75 | 100 | 15 | 30 | 75 | 150 | 8.2
| Kupfer nach ISO 11885 11969 5961 EN 1483 DIN 38406E6 |  | µg / l |  | 50 | 50 | 150 | 200 | 50 | 50 | 150 | 300 | u.d.B.
| Nickel nach ISO 11885 11969 5961 EN 1483 DIN 38406E6 |  | µg / l |  | 40 | 50 | 100 | 100 | 40 | 50 | 150 | 200 | u.d.B.
| Zink nach ISO 11885 11969 5961 EN 1483 DIN 38406E6 |  | µg / l |  | 100 | 100 | 300 | 400 | 100 | 100 | 300 | 600 | u.d.B.
| Thallium nach ISO 11885 11969 5961 EN 1483 DIN 38406E6 |  | µg / l |  | <1 | 1 | 3 | 5 | <1 | 1 | 3 | 5 | u.d.B.
| Cyanid nach DIN 38405 - D13 |  | mg/l |  | <10 | 10 | 50 | 100 | <10 | 10 | 50 | 100 | n.b.
| Phenolindex nach DIN 38409 - H16 |  | mg/l |  | <10 | 10 | 50 | 100 | <10 | 10 | 50 | 100 | u.d.B.
Bewertung
| * Analytikumfang Prüfbericht gemäß LAGA Bauschutt 1997 |  |  | Bemerkungen:
n.b.: nicht analysiert, -: keine Angabe
u.d.B.: unter der Bestimmungsgrenze
k.S.m. = keine Summenbildung möglich, da Einzelparameter u.d.B.
1) Überschreitungen die auf Asphaltanteile zurückzuführen sind, stellen kein Ausschlusskriterium dar.
2) Sollen Recyclingbaustoffe, z.B. Vorabsiebmaterial und nicht aufbereiteter Bauschutt als Bodenmaterial für Rekultivierungszwecke und Geländeauffüllungen in der Einbauklasse 1 verwendet werden, ist die Untersuchung von Arsen und Schwermetallen erforderlich. Es gelten dann die Kriterien und Zuordnungswerte der Technischen Regeln der LAGA Boden
3) Im Einzelfall kann bis zu dem in Klammern angegebenen Wert abgewichen werden.
| Datum der Durchführung: | 04.03.2021-09.03.2021 |  |  | Telefon: | (0 211) 171831-297
| Datum der Bearbeitung: | 2021-03-09 |  |  | Telefax: | (0 211) 171831-10
| Bearbeiter: | Konetzko |  |  | e-mail: | m.konetzko@sakosta.de