## Tabelle1
Zusammenfassung der Analysenergebnisse mit Bewertung nach LAGA 1997
9.9 | Angaben zur Probe:
0 | Auftraggeber: |  |  |  |  | Sakosta GmbH Liststraße 50 40470 Düsseldorf
700 | Vorhabenbezeichnung:
7.4 | Projektnummer:
8 | Probenbezeichnung:
0 | Zeitpunkt der Probenahme:
31 | Probenbereich:
| Feststoffanalysen | Bewertung gem. LAGA 1997 Recyclingbaustoffe/nicht aufbereiteter Bauschutt *
| Parameter |  | Dimension | Ergebnis | Zuordnungswerte nach LAGA 1997 |  |  |  | Zuordnungswerte nach LAGA |  |  |  | Analyse Feinkorn | Bettungsanteile | 25%
[5 empty] | Z 0 | Z 1.1 | Z 1.2 | Z 2 | Z 0 | Z 1.1 | Z 1.2 | Z 2 | -
| Kohlenwasserstoffe |  | mg / kg TS |  | 100 1) | 300 1) | 500 1) | 1000 1) | 100 | 300 | 500 | 1000 | u.d.B.
| PAK |  | mg / kg TS |  | 1 | 5 | 15 | 75 (100) 3) | 1 | 5 | 15 | 20 | 0.19
| PCB |  | mg / kg TS |  | 0.02 | 0.1 | 0.5 | 1 | 0.02 | 0.1 | 0.5 | 1 | 0
| EOX |  | mg / kg TS |  | 1 | 3 | 10 | 15 | 20 | 30 | 50 | 150 | u.d.B.
| Arsen |  | mg / kg TS |  | 20 | 30 | 50 | 150 | 20 | 30 | 50 | 150 | 5.5
| Quecksilber |  | mg / kg TS |  | 0.3 | 1 | 3 | 10 | 0.3 | 1 | 3 | 10 | u.d.B.
| Cadmium |  | mg / kg TS |  | 0.6 | 1 | 3 | 10 | 0.6 | 1 | 3 | 10 | u.d.B.
| Blei |  | mg / kg TS |  | 100 | 200 | 300 | 1000 | 100 | 200 | 300 | 1000 | 4.9
| Chrom |  | mg / kg TS |  | 50 | 100 | 200 | 600 | 50 | 100 | 200 | 600 | 8
3.6 | Kupfer |  | mg / kg TS |  | 40 | 100 | 200 | 600 | 40 | 100 | 200 | 600 | 4.7
6.3 | Nickel |  | mg / kg TS |  | 40 | 100 | 200 | 600 | 40 | 100 | 200 | 600 | 3.2
84 | Zink |  | mg / kg TS |  | 120 | 300 | 500 | 1500 | 120 | 300 | 500 | 1500 | 360
| Eluatanalysen | Bewertung gem. LAGA 1997 Recyclingbaustoffe/nicht aufbereiteter Bauschutt *
| Parameter |  | Dimension | Ergebnis | Zuordnungswerte nach LAGA 1997 |  |  |  | Zuordnungswerte nach LAGA
[5 empty] | Z 0 | Z 1.1 | Z 1.2 | Z 2 | Z 0 | Z 1.1 | Z 1.2 | Z 2
| Elektrische Leitfähigkeit |  | µS/cm |  | 500 | 1500 | 2500 | 3000 | 500 | 500 | 1000 | 1500 | 2600
| pH-Wert |  | - |  | 7,0 - 12,5 |  |  |  | 6,5 – 9,5 | 6,5 – 9 | 6 – 12 | 5,5 – 12 | 10.2
| Chlorid |  | mg/l |  | 10 | 10 | 40 | 150 | 10 | 10 | 20 | 30 | 2.9
| Sulfat |  | mg/l |  | 50 | 150 | 300 | 600 | 50 | 50 | 100 | 150 | 2200
| Arsen |  | µg / l |  | 10 | 10 | 40 | 50 | 10 | 10 | 40 | 60 | u.d.B.
| Quecksilber |  | µg / l |  | 0.2 | 0.2 | 1 | 2 | 0.2 | 0.2 | 1 | 2 | u.d.B.
| Cadmium |  | µg / l |  | 2 | 2 | 5 | 5 | 2 | 2 | 5 | 10 | u.d.B.
| Blei |  | µg / l |  | 20 | 40 | 100 | 200 | 20 | 40 | 100 | 200 | u.d.B.
| Chrom |  | µg / l |  | 15 | 30 | 75 | 100 | 15 | 30 | 75 | 150 | 8.2
| Kupfer |  | µg / l |  | 50 | 50 | 150 | 200 | 50 | 50 | 150 | 300 | u.d.B.
| Nickel |  | µg / l |  | 40 | 50 | 100 | 100 | 40 | 50 | 150 | 200 | u.d.B.
| Zink |  | µg / l |  | 100 | 100 | 300 | 400 | 100 | 100 | 300 | 600 | u.d.B.
| Phenolindex |  | mg/l |  | <10 | 10 | 50 | 100 | <10 | 10 | 50 | 100 | u.d.B.
Bewertung
* Analytikumfang Prüfbericht gemäß LAGA Bauschutt 1997
n.b.: nicht analysiert, -: keine Angabe
u.d.B.: unter der analytischen Bestimmungsgrenze
k.S.m. = keine Summenbildung möglich, da Einzelparameter u.d.B.
1) Überschreitungen die auf Asphaltanteile zurückzuführen sind, stellen kein Ausschlusskriterium dar. 2) Sollen Recyclingbaustoffe, z.B. Vorabsiebmaterial und nicht aufbereiteter Bauschutt als Bodenmaterial für Rekultivierungszwecke und Geländeauffüllungen in der Einbauklasse 1 verwendet werden, ist die Untersuchung von Arsen und Schwermetallen erforderlich. Es gelten dann die Kriterien und Zuordnungswerte der Technischen Regeln der LAGA Boden 3) Im Einzelfall kann bis zu dem in Klammern angegebenen Wert abgewichen werden.
| Datum der Durchführung: |  |  |  | Telefon:
| Datum der Bearbeitung: |  |  |  | Telefax: | (0 211) 171831-10
| Bearbeiter: |  |  |  | e-mail: